## 使用说明
SmartMold 数据上传模板 - 使用说明
📋 本模板包含科学注塑7步法的所有测试数据（原始测量值）:
• Step1_粘度曲线: 速度%、实际速度、填充时间、峰值压力
→ App将计算: 剪切率、有效粘度
• Step2_型腔平衡: 测试类型（Short_Shot/VP_Switch）、腔号、重量
→ App将计算: 平衡度、不合格腔
• Step3_压力降: 标准位置（Nozzle/Runner/Gate/Part_50%/Part_99%）、压力
→ App将计算: 压降梯度、阻力分析
• Step4_工艺窗口: 射速、保压压力、产品质量（Pass/Fail）
→ App将计算: 工艺窗口边界
• Step5_浇口冻结: 保压时间、重量
→ App将计算: 浇口冻结时间点
• Step6_冷却时间: 冷却时间、产品温度、变形量
→ App将计算: 最佳冷却时间
• Step7_锁模力: 锁模力、飞边情况（Yes/No）
→ App将计算: 最小安全锁模力
• 机台参数: 必须包含螺杆直径、增压比、最大压力（用于计算）
⚙️ 核心原则: App是计算器，不是记录本
✓ 您提供: 原始测量数据（Raw Data）
✓ App计算: 派生指标（Insight）
✏️ 使用方法:
1. 填写您的实际测量数据（不要自己算粘度！）
2. 可以只填写部分步骤
3. 保持表头格式不变
4. 在SmartMold系统上传
5. 系统自动计算并生成报告
💡 重要提示:
• Step3位置必须用枚举值: Nozzle, Runner, Gate, Part_50%, Part_99%
• Step2测试类型必须是: Short_Shot 或 VP_Switch
• 机台参数中的螺杆直径、增压比是必填项
• 所有示例数据都符合物理规律，可作为参考

## Step1_粘度曲线
速度 (%) | 实际速度 (mm/s) | 填充时间 (s) | 峰值压力 (Bar) | 螺杆直径: | 53
10 | 20 | 12.605 | 6609.7 | 材料: | PA6 GF30
20 | 40 | 6.166 | 8311.6 | 说明: | 填写原始测量值，App将计算粘度
35 | 70 | 3.622 | 10214.7
50 | 100 | 2.559 | 11063.9
65 | 130 | 1.914 | 12010.6
80 | 160 | 1.536 | 13234.8
95 | 190 | 1.278 | 13748.2

## Step2_型腔平衡
测试类型 | 腔号 | 重量 (g) | 说明: | Short_Shot=短射50%, VP_Switch=满射99%
Short_Shot | 1 | 6.558
Short_Shot | 2 | 6.518
Short_Shot | 3 | 6.391
Short_Shot | 4 | 6.535
Short_Shot | 5 | 6.621
Short_Shot | 6 | 6.308
Short_Shot | 7 | 6.619
Short_Shot | 8 | 6.577
VP_Switch | 1 | 12.739
VP_Switch | 2 | 12.668
VP_Switch | 3 | 12.976
VP_Switch | 4 | 12.737
VP_Switch | 5 | 12.644
VP_Switch | 6 | 12.645
VP_Switch | 7 | 12.933
VP_Switch | 8 | 12.84

## Step3_压力降
位置 | 压力 (Bar) | 说明: | 位置必须是: Nozzle, Runner, Gate, Part_50%, Part_99%
Nozzle | 1214.7
Runner | 989
Gate | 751.1
Part_50% | 529.8
Part_99% | 278.6

## Step4_工艺窗口
射速 (mm/s) | 保压压力 (Bar) | 产品质量 | 说明: | 质量: Pass/Fail
40 | 500 | Fail
40 | 650 | Fail
40 | 800 | Fail
40 | 900 | Fail
50 | 500 | Fail
50 | 650 | Pass
50 | 800 | Pass
50 | 900 | Fail
60 | 500 | Fail
60 | 650 | Pass
60 | 800 | Pass
60 | 900 | Fail
70 | 500 | Fail
70 | 650 | Fail
70 | 800 | Fail
70 | 900 | Fail

## Step5_浇口冻结
保压时间 (s) | 重量 (g) | 说明: | 逐步增加保压时间，记录产品重量变化
0.5 | 2.68
1 | 4.743
1.5 | 6.762
2 | 8.844
2.5 | 10.832
3 | 12.903
3.5 | 12.733
4 | 12.78
4.5 | 12.796
5 | 12.742

## Step6_冷却时间
冷却时间 (s) | 产品温度 (°C) | 变形量 (mm) | 说明: | 测试不同冷却时间对产品质量的影响
5 | 165.7 | 0.586
8 | 129.4 | 0.459
10 | 110.8 | 0.366
12 | 94.7 | 0.296
15 | 78.8 | 0.228
18 | 64.1 | 0.161
20 | 57.3 | 0.132
25 | 44.1 | 0.087

## Step7_锁模力
锁模力 (吨) | 飞边情况 | 说明: | 飞边情况: Yes/No
200 | Yes
220 | Yes
230 | Yes
240 | Yes
250 | No
260 | No
270 | No
280 | No

## 机台参数
参数名称 | 参数值
项目名称 | SmartMold测试项目
模具名称 | 8腔盖子模具
材料 | PA6 GF30
机台品牌 | YIZUMI
机台型号 | UN260EIII
锁模力 (吨) | 260
操作员 | 张三
测试日期 | 2026-01-07
螺杆直径 (mm) | 53
增压比 | 10.5
最大压力 (Bar) | 1800
最大射速 (mm/s) | 200
料筒1 (°C) | 245
料筒2 (°C) | 240
料筒3 (°C) | 235
射嘴 (°C) | 250
定模 (°C) | 85
动模 (°C) | 80
V/P切换位置 (mm) | 15