## 使用说明
SmartMold 数据上传模板 - 使用说明
📋 本模板包含科学注塑7步法的所有测试数据（原始测量值）:
• Step1_粘度曲线: 速度%、实际速度、填充时间、峰值压力
→ App将计算: 剪切率、有效粘度
• Step2_型腔平衡: 测试类型（Short_Shot/VP_Switch）、腔号、重量
→ App将计算: 平衡度、不合格腔
• Step3_压力降: 标准位置（Nozzle/Runner/Gate/Part_50%/Part_99%）、压力
→ App将计算: 压降梯度、阻力分析
• Step4_工艺窗口: 射速、保压压力、产品质量（Pass/Fail）
→ App将计算: 工艺窗口边界
• Step5_浇口冻结: 保压时间、重量
→ App将计算: 浇口冻结时间点
• Step6_冷却时间: 冷却时间、产品温度、变形量
→ App将计算: 最佳冷却时间
• Step7_锁模力: 锁模力、飞边情况（Yes/No）
→ App将计算: 最小安全锁模力
• 机台参数: 必须包含螺杆直径、增压比、最大压力（用于计算）
⚙️ 核心原则: App是计算器，不是记录本
✓ 您提供: 原始测量数据（Raw Data）
✓ App计算: 派生指标（Insight）
✏️ 使用方法:
1. 填写您的实际测量数据（不要自己算粘度！）
2. 可以只填写部分步骤
3. 保持表头格式不变
4. 在SmartMold系统上传
5. 系统自动计算并生成报告
💡 重要提示:
• Step3位置必须用枚举值: Nozzle, Runner, Gate, Part_50%, Part_99%
• Step2测试类型必须是: Short_Shot 或 VP_Switch
• 机台参数中的螺杆直径、增压比是必填项
• 所有示例数据都符合物理规律，可作为参考

## Step1_粘度曲线
速度 (%) | 实际速度 (mm/s) | 切换位置 (mm) | 填充时间 (s) | 峰值压力 (Bar) | 螺杆直径: | 53
10 | 20 | 30 | 12.605 | 6609.7 | 材料: | PA6 GF30
20 | 40 | 30 | 6.166 | 8311.6 | 说明: | 填写原始测量值，App将计算粘度
35 | 70 | 30 | 3.622 | 10214.7
50 | 100 | 30 | 2.559 | 11063.9
65 | 130 | 30 | 1.914 | 12010.6
80 | 160 | 30 | 1.536 | 13234.8
95 | 190 | 30 | 1.278 | 13748.2

## Step2_型腔平衡
测试类型 | 腔号 | 重量 (g) | 说明: | Short_Shot=短射50%, VP_Switch=满射99%
Short_Shot | 1 | 6.558
Short_Shot | 2 | 6.518
Short_Shot | 3 | 6.391
Short_Shot | 4 | 6.535
Short_Shot | 5 | 6.621
Short_Shot | 6 | 6.308
Short_Shot | 7 | 6.619
Short_Shot | 8 | 6.577
VP_Switch | 1 | 12.739
VP_Switch | 2 | 12.668
VP_Switch | 3 | 12.976
VP_Switch | 4 | 12.737
VP_Switch | 5 | 12.644
VP_Switch | 6 | 12.645
VP_Switch | 7 | 12.933
VP_Switch | 8 | 12.84

## Step3_压力降
位置 | 压力 (Bar) | 说明: | 位置必须是: Nozzle, Runner, Gate, Part_50%, Part_99%
Nozzle | 1214.7
Runner | 989
Gate | 751.1
Part_50% | 529.8
Part_99% | 278.6

## Step4_工艺窗口
射速 (mm/s) | 保压压力 (Bar) | 保压时间 (s) | 产品质量 | 说明: | 质量: Pass/Fail
40 | 500 | 8.104081 | Fail
40 | 650 | 8.658809 | Fail
40 | 800 | 8.23704 | Fail
40 | 900 | 8.723414 | Fail
50 | 500 | 8.154704 | Fail
50 | 650 | 8.409144 | Pass
50 | 800 | 7.091649 | Pass
50 | 900 | 7.455797 | Fail
60 | 500 | 7.578776 | Fail
60 | 650 | 7.159584 | Pass
60 | 800 | 7.465582 | Pass
60 | 900 | 7.202003 | Fail
70 | 500 | 7.555947 | Fail
70 | 650 | 8.271369 | Fail
70 | 800 | 7.729664 | Fail
70 | 900 | 7.740362 | Fail

## Step5_浇口冻结
保压时间 (s) | 重量 (g) | 说明: | 逐步增加保压时间，记录产品重量变化
0.5 | 2.662
1 | 4.69
1.5 | 6.805
2 | 8.807
2.5 | 10.839
3 | 12.765
3.5 | 12.909
4 | 12.763
4.5 | 12.819
5 | 12.976

## Step6_冷却时间
冷却时间 (s) | 产品温度 (°C) | 变形量 (mm) | 说明: | 测试不同冷却时间对产品质量的影响
5 | 168.5 | 0.614
8 | 131.6 | 0.468
10 | 112.7 | 0.36
12 | 94 | 0.298
15 | 76.7 | 0.218
18 | 65 | 0.173
20 | 56.4 | 0.138
25 | 44.1 | 0.086

## Step7_锁模力
锁模力 (吨) | 产品重量 (g) | 飞边情况 | 说明: | 飞边情况: Yes/No，重量变化辅助判断
200 | Yes | Yes
220 | Yes | Yes
230 | Yes | Yes
240 | No | No
250 | No | No
260 | No | No
270 | No | No
280 | No | No

## 项目综合信息
参数分类 | 参数名称 | 参数值
产品信息 | Model No | 018467001
产品信息 | Part No | 351514009
产品信息 | Part Name | Handle Housing Support
产品信息 | 供应商 Supplier | GM
产品信息 | 负责人 Engineer | 张工
产品信息 | 测试日期 | 2026-01-07
产品信息 | 理论重量 (g) | 20.5
产品信息 | 实际重量 (g) | 23
模具信息 | 模号 Mold Number | TG34724342-07
模具信息 | 流道形式 Runner Type | Hot Runner
模具信息 | 模穴数 Cavity Qty | 1+1
模具信息 | 模具尺寸 Mold Size | 450x380x320
模具信息 | 浇口类型 Gate Type | Side Gate
材料信息 | 品牌 Brand | 博云
材料信息 | 型号 Grade | PA6 260G6 RE310
材料信息 | 材料编号 | 500181173
材料信息 | 颜色 Color | RED
材料信息 | 密度 Density (g/cm³) | 1.36
材料信息 | 烘烤温度 (°C) | 80~100
材料信息 | 烘烤时间 (H) | 2~3
材料信息 | 推荐模温 (°C) | 50~80
材料信息 | 推荐料温 (°C) | 230~260
材料信息 | MFR (g/10min) | 15~25
机台信息 | 品牌 Brand | YIZUMI
机台信息 | 型号 Model | UN260EIII
机台信息 | 机台号 Machine # | 23#
机台信息 | 类型 Type | 油压机
机台信息 | 吨位 Tonnage | 260
机台信息 | 螺杆直径 (mm) | 53
机台信息 | 增压比 Intensification Ratio | 10.5
机台信息 | 滞留时间 (min) | 1.71
机台信息 | 占总胶量百分比 (%) | 61.6
机台信息 | 周期时间 Cycle Time (s) | 45
工艺参数 | V/P切换位置 (mm) | 30
工艺参数 | 最大压力 (Bar) | 1800
工艺参数 | 最大射速 (mm/s) | 200